## 4【コンクリート２次製品】環境保全型ブロック
令和４年度 主要資材一括承認一覧表 【環境保全型ブロック】
【控長500mm】 壁体重量 0.81t/m2以上
メーカー | 工場名 | 製品名 |  | 規格 （標準寸法） | 承認番号 （試験成績表等） | 壁体重量確認結果
中詰材納入会社
[6 empty] | (有)向原砕石 ［割栗石50-150㎜］ | 光陽産業㈱ ［割栗石50-150㎜］ | 美建工業㈱ ［コンクリートブロック］
ランデス㈱ | 広島工場 | ビオトーンⅡ型 | 500 標準タイプ | 500×500×2000 | LH-B500-04 | 〇 | 〇
光和商事㈱ | 豊平工場 | ビオトーンⅡ型 | 500 標準タイプ | 500×500×2000 | KT-BO500-04 | 〇 | 〇
|  | ＢＩブロック | 500 標準タイプ | 750×1500×500 | KT-BＩ500-04 | 未実施 | 未実施
大和クレス㈱ | 豊栄工場 | プロテクトⅢ型 | 控え500 基本型 底なし | 500×2000×500 | DT-P500-04 | 〇 | 〇
山陽ブロック工業㈱ | 本郷工場 | エコグリーン | 50型 | 500×998×500 | SH-E500-04 | 〇 | 〇
|  | 美山HI | 50型 | 1998×500×500 | SH-B500-04 | 〇 | 〇
㈱ナガ・ツキ | 豊平工場 | ネスツー | 控長500mm | 707×707×500 | NT-N500-04 | 〇 | 〇
美建工業㈱ | 三次工場 | ひととせ | 500型 | 500×500×2000 | BM-H500-04 | 〇 | 〇 | 〇
| 出雲工場 | せきれい0（ゼロ） | 500型 | 500×500×2000 | BI-S500-04 | 未実施 | 未実施
| 広島安佐工場 | せきれい0（ゼロ） | 500型 | 500×500×2000 | BH-S500-04 | 未実施 | 未実施
| 尾道工場 | せきれい0（ゼロ） | 500型 | 500×500×2000 | BO-S500-04 | 未実施 | 未実施
㈱イズコン | 島根第一工場 | ふる里 | 3分タイプ35型 | 400×500×2485 | IS1-F503-04 | 未実施 | 未実施
| 島根第二工場 | ふる里 | 5分タイプ35型 | 400×500×2485 | IS2-F505-04 | 未実施 | 未実施
| 広島第一工場 | ふる里 | 5分タイプ35型 | 400×500×2485 | IH1-F505-04 | 未実施 | 未実施
|  |  | 1割タイプ35型 | 400×500×2485 | IH1-F510-04 | 未実施 | 未実施
| 広島第二工場 | ふる里 | 3分タイプ35型 | 400×500×2485 | IH2-F503-04 | 未実施 | 未実施
|  |  | 5分タイプ35型 | 400×500×2485 | IH2-F505-04 | 未実施 | 未実施
|  | ウェーブツイン | 標準500型 | 500×500×2000 | IH2-W500-04 | 未実施 | 未実施
【控長600mm】 壁体重量 1.05t/m2以上
メーカー | 工場名 | 製品名 |  | 規格 （標準寸法） | 承認番号 （試験成績表等） | 壁体重量確認結果
中詰材納入会社
[6 empty] | (有)向原砕石 ［割栗石50-150㎜］ | 光陽産業㈱ ［割栗石50-150㎜］
山陽ブロック工業㈱ | 本郷工場 | エコグリーン | 60型 | 500×998×600 | SH-E600-04 | 〇 | 〇
㈱ナガ・ツキ | 豊平工場 | ネススリー | 控長600mm | 707×707×600 | NT-N600-04 | 〇 | 〇
【控長650mm】 壁体重量 1.15t/m2以上
メーカー | 工場名 | 製品名 |  | 規格 （標準寸法） | 承認番号 （試験成績表等） | 壁体重量確認結果
中詰材納入会社
[6 empty] | (有)向原砕石 ［割栗石50-150㎜］ | 光陽産業㈱ ［割栗石50-150㎜］ | 美建工業㈱ ［コンクリートブロック］
ランデス㈱ | 広島工場 | ビオトーンⅡ型 | 650標準タイプ | 650×500×2000 | LH-B650-04 | 〇 | 〇
大和クレス㈱ | 豊栄工場 | プロテクトⅢ型 | 控え650 基本型 底なし | 500×2000×650 | DT-P650-04 | 〇 | 〇
山陽ブロック工業㈱ | 本郷工場 | 美山HI | 65型 | 1998×500×650 | SH-B650-04 | 〇 | 〇
美建工業㈱ | 三次工場 | ひととせ | 650型 | 500×650×2000 | BM-H650-04 | 〇 | 〇 | 〇
㈱イズコン | 島根第一工場 | ふる里 | 5分タイプ50型 | 400×650×2485 | IS1-F655-04 | 未実施 | 未実施
| 島根第二工場 | ふる里 | 3分タイプ50型 | 400×650×2485 | IS2-F653-04 | 未実施 | 未実施
| 広島第二工場 | ふる里 | 5分タイプ50型 | 400×650×2485 | IH2-F655-04 | 未実施 | 未実施
例）
イズコン 広島第二工場 「ふる里 3分タイプ35型（400×500×2485）」の場合
IH2 ― F 503 ― 03
メーカー・工場名 ― 製品名・控長・（転び） ― 年度
【利用方法】
●資材承認願いの鑑に記載された承認番号をクリックすると、試験成績表等が確認できます。
●設計図書で求めた規格の資材であるか確認し、受理する。
●環境保全型ブロックは、標準タイプを一括承認資材としていますが、端物についても同一
の承認番号で取り扱ってもよい。
●ただし、天端ブロック・基礎ブロック製品は、当該承認資材には含まない。